## Каталог продукции
АО "СГМК"
Компания | Продукция | Ссылка на сайт | Контакное лицо, телефон
ООО "Экомет" | Сплав алюминий вторичный АВ87, АВ97, АК5М2; Чушка 1,5–2,5 кг (мелкая); Чушка 15–17 кг (крупная) | https://ecomet-sgmkgroup.ru/ | Гаврилов Павел +7 905 908 3666
ООО "Сибирский доломит" | Щебень из шлака доменного; Щебень природный; Граншлак; Доломит товарный металлургический; Щебень шлаковый; Бутовый камень | https://www.xn----9sbhfb6anf1b0etb.xn--p1ai/
ООО "ЗСЭМЗ" | – Ферросиликомарганец - МнС17, FeMnSi18 – Ферросилиций - ФС45/65/75, в том числе с пониженным содержанием алюминия (0,5% max), титана (0,05% max и 0,15% max) и углерода (0,02% max) – Ферромарганец - ФМн78, FeMn80C20 – Флюс для наплавки – Микрокремнезем |  | Шишин Олег +7 906 926 94 39
ООО "Вторичние ресурсы Сибири" | Резинова крошка: фракция 0-1 мм, 1-3,5 мм, 3-5 мм; Резиновый порошок фракция 0-0,42 мм; Вторичный каучук - регенерат РШТ-70 | https://vrs-sgmkgroup.ru/ | Очаповский Сергей +7 913 138 85 61
Филиал "Запсиблес" ООО "Запсибруда" | Проукция из пихты естественной влажности и камерной сушки: Доска камерной сушки Брус Брусок Пиломатериалы камерной сушки: Евровагонка Полок (осина) Мебельный щит (береза) Планкен (осина) Топливные брикеты Эфирное масло пихты Сибирской |  | Фото есть, нет необходимости в фотосессии
ООО "Техноцентр" | БигБэг Мешок полипропиленовый Автомобильный вкладыш Вагонный вкладыш Полог Взрывной рукав |  | Гантимуров Андрей +7 923 637 70 99

## Лист1
Производитель | Категория | Наименование продукции | Марка | ЕИ | Фракция | Краткое описание | ГОСТ | Контакное лицо, телефон
ООО "Экомет" | Цветные металлы | Алюминий вторичный АВ87 | АВ87 | Килограмм (КГ) |  | Алюминий вторичный АВ87 в чушках, произведенный в соответствии с ГОСТ 295 - 98. Идеально подходит для использования в литейном производстве и в качестве конструкционного материала в различных отраслях промышленности. | ГОСТ 295 - 98 | Гаврилов Павел +7 905 908 3666
ООО "Экомет" | Цветные металлы | Алюминий вторичный АВ97 | АВ97 | Килограмм (КГ) |  | Алюминий вторичный АВ97 в чушках, произведенный в соответствии с ГОСТ 295 - 98. Продукция обеспечивает высокую стойкость к коррозии и отличается превосходными механическими свойствами. | ГОСТ 295 - 98 | Гаврилов Павел +7 905 908 3666
ООО "Экомет" | Цветные металлы | Алюминий вторичный АК5М2 | АК5М2 | Килограмм (КГ) |  | Алюминий вторичный АК5М2 в чушках, произведенный в соответствии с ГОСТ 1583 - 93. Чушки данной марки характеризуются улучшенной литейной работоспособностью и надежностью. | ГОСТ 1583 - 93 | Гаврилов Павел +7 905 908 3666
ООО "ЗСЭМЗ | Ферросплавы | Ферросиликомарганец MnSi17 | МнС17 | Килограмм (КГ) |  | Ферросиликомарганец MnSi17 произведенный в соответствии с ГОСТ 4756-91, сплав железа, кремния и марганца, используемый в металлургической промышленности для эффективного связывания и раскисления сталей. | ГОСТ 4756-91
ООО "ЗСЭМЗ | Ферросплавы | Ферросиликомарганец FeMnSi18 | FeMnSi18 | Килограмм (КГ) |  | Ферросиликомарганец FeMnSi18 произведенный в соответствии с ГОСТ 4756-91, сплав железа, кремния и марганца, используемый в металлургической промышленности для эффективного связывания и раскисления сталей. | ГОСТ 4756-92
ООО "ЗСЭМЗ | Ферросплавы | Ферросилиций ФС45 | ФС45 | Килограмм (КГ) |  | Ферросилиций ФС45 произведенный в соответствии с ГОСТ 1415-93, используемый в качестве добавки в процессе производства стали и чугуна. Ферросилиций улучшает свойства металла, делая его более прочным и устойчивым к коррозии. | ГОСТ 1415-93
ООО "ЗСЭМЗ | Ферросплавы | Ферросилиций ФС65 | ФС65 | Килограмм (КГ) |  | Ферросилиций ФС65 произведенный в соответствии с ГОСТ 1415-93, используемый в качестве добавки в процессе производства стали и чугуна. Ферросилиций улучшает свойства металла, делая его более прочным и устойчивым к коррозии. | ГОСТ 1415-94
ООО "ЗСЭМЗ | Ферросплавы | Ферросилиций ФС75 | ФС75 | Килограмм (КГ) |  | Ферросилиций ФС75 произведенный в соответствии с ГОСТ 1415-93, используемый в качестве добавки в процессе производства стали и чугуна. Ферросилиций улучшает свойства металла, делая его более прочным и устойчивым к коррозии. | ГОСТ 1415-95
ООО "ЗСЭМЗ | Ферросплавы | Ферросиликомарганец с пониженным содержанием алюминия (0,5% max), титана (0,05% max и 0,15% max) и углерода (0,02% max) |  | Килограмм (КГ) |  | Ферросилиций с пониженным содержанием алюминия, титана и углерода — это специализированный вид ферросилиция, который используется в металлургии для достижения конкретных свойств металлических сплавов. | МТУ
ООО "ЗСЭМЗ | Ферросплавы | Ферромарганец ФМн78 | ФМн78 | Килограмм (КГ) |  | Ферромарганец ФМн78 произведенный в соответствии с ГОСТ 4755-91 продукт используется в металлургии, главным образом, для легирования сталей и чугуна. | ГОСТ 4755-91
ООО "ЗСЭМЗ | Ферросплавы | Ферромарганец FeMn80C20 | FeMn80C20 | Килограмм (КГ) |  | Ферромарганец FeMn80C20 произведенный в соответствии с ГОСТ 4755-91 продукт используется в металлургии, главным образом, для легирования сталей и чугуна. | ГОСТ 4755-91
ООО "ЗСЭМЗ | Сварочные материалы | Флюсы для сварки и наплавки цветных металлов и сплавов |  | Килограмм (КГ) |  | Флюсы ГОСТ 9087-81 для сварки цветных металлов защищают расплавленный металл от окисления, улучшают сварочные свойства и способствуют удалению примесей. | ГОСТ 9087-81
ООО "ЗСЭМЗ | Добавки для бетона | Микрокремнезем |  | Килограмм (КГ) |  | Микрокремнезем — высокодисперсный порошок, используемый для повышения прочности и устойчивости бетона к воздействию влаги и химикатов. Обладает пуццолановой активностью, улучшает плотность и долговечность бетона. | МТУ
ООО "Вторичние ресурсы Сибири" | Экологические строительные материалы | Резиновая крошка фракция до 1мм |  | Килограмм (КГ) | до 1мм | Резиновая крошка фракция до 1мм применяется в качестве добавки к резиновым смесям производства автомобильных дорог, для изготовления резиновых прокладок, уплотнителей, манжет | МТУ
ООО "Вторичние ресурсы Сибири" | Экологические строительные материалы | Резиновая крошка фракция от 1 до 3,5 мм |  | Килограмм (КГ) | от 1 до 3,5 мм | Резиновая крошка фракция от 1 до 3,5 мм применяется для производства бесшовных резиновых покрытий и плитки, детских игровых площадок, спортивных объектов, а также для засыпки в футбольные поля | МТУ
ООО "Вторичние ресурсы Сибири" | Экологические строительные материалы | Резиновая крошка фракция от 3 до 5 мм |  | Килограмм (КГ) | от 3 до 5 мм | Резиновая крошка фракция от 3 до 5 мм применяется в качестве первого или основного слоя для резинового травмобезопасного покрытия и резиновой плитки | МТУ
ООО "Вторичние ресурсы Сибири" | Экологические строительные материалы | Резиновый порошок фракция до 0,42 мм |  | Килограмм (КГ) | до 0,42 мм | Резиновый порошок фракция до 0,42 мм применяется для усиления битумных составов для дорожного полотна, добавляется в резиновые смеси и мастики. Также используется в качестве дополнительного компонента в РТИ и при создании различных формовых резиновых изделий | МТУ
ООО "Вторичние ресурсы Сибири" | Экологические строительные материалы | Регениративный вторичный каучук РШТ-70 |  | РШТ-70 |  | Регениративный вторичный каучук РШТ-70 применяется в производстве автомобильных шин, резинотехнических изделий: резиновой обуви, конвейерных лент и спортивного инвентаря. Применение позволяет экономить каучук, наполнители и пластификаторы | МТУ